## Info
Information LASTO®BLOCK F dimensionnement
Bienvenue dans le programme de conception mageba pour le dimensionnement des appuis en élastomères non renforcés.
Cette application permet d'utiliser des appuis en élastomères de type LASTO®BLOCK F en caoutchouc naturel NR et
caoutchouc chloroprène CR.
La base de la conception est basée sur les spécifications:
30% de déviation du ressort à charge maximale
La rotation maximale n'entraîne pas de joint creux entre l'appui et la pièce adjacente.
Les déplacements horizontaux n'excèdent pas 70% de l'épaisseur du roulement.
Limites de conception:
Facteur de forme 0,50 ≤ S ≤ 5,00
4 < b/t < 25 ou 4 < D/t < 25
Épaisseur résiduelle 0,90*t ≥ tRest ≥ 0,70*t

## Dimensionnement rectangulaire
Dimensionnement LASTO®BLOCK F
appuis rectangulaires
Entrée |  |  | Sortie
εmax | 0.3 | [-] | Compression |  | 200 | 300 | 400 | 500 | 600 | 700 | 800 | 900 | 1000 | 1100
|  |  |  | 200 | 8 | 9.1 | 9.9 | 10.5 | 10.9 | 11.3 | 11.6 | 11.8 | 12 | 12.2
Dimensions d'appui pour les tables |  |  |  | 210 | 8.1 | 9.3 | 10.1 | 10.8 | 11.2 | 11.6 | 11.9 | 12.2 | 12.4 | 12.6
Épaisseur: | 30 | [mm] |  | 220 | 8.2 | 9.5 | 10.4 | 11 | 11.5 | 11.9 | 12.3 | 12.5 | 12.8 | 13
Largeur minimum: | 200 | [mm] |  | 230 | 8.4 | 9.7 | 10.6 | 11.3 | 11.8 | 12.2 | 12.6 | 12.9 | 13.1 | 13.3
Gradation: | 10 | [mm] |  | 240 | 8.5 | 9.8 | 10.8 | 11.5 | 12.1 | 12.5 | 12.9 | 13.2 | 13.5 | 13.7
Longueur minimum: | 200 | [mm] |  | 250 | 8.6 | 10 | 11 | 11.8 | 12.3 | 12.8 | 13.2 | 13.5 | 13.8 | 14.1
Gradation: | 100 | [mm] |  | 260 | 8.7 | 10.2 | 11.2 | 12 | 12.6 | 13.1 | 13.5 | 13.9 | 14.2 | 14.4
|  |  |  | 270 | 8.8 | 10.3 | 11.4 | 12.2 | 12.9 | 13.4 | 13.8 | 14.2 | 14.5 | 14.8
|  |  |  | 280 | 8.9 | 10.5 | 11.6 | 12.4 | 13.1 | 13.7 | 14.1 | 14.5 | 14.8 | 15.1
Étape 1: Détermination des charges et des déformations en fonction de la statique |  |  |  | 290 | 9 | 10.6 | 11.8 | 12.7 | 13.4 | 13.9 | 14.4 | 14.8 | 15.1 | 15.4
Max. charge verticale Fz: | 1000 | [kN]
Rotation αa: | 15 | [‰] | Charge maximale |  | 200 | 300 | 400 | 500 | 600 | 700 | 800 | 900 | 1000 | 1100
Rotation αb: | 15 | [‰] |  | 200 | 309.9 | 534.5 | 779.5 | 1036.8 | 1294.3 | 1567.8 | 1841.4 | 2109.1 | 2384.9 | 2668.6
Déformation horizontale vx,y: | 0 | [mm] |  | 210 | 330 | 574.2 | 835.7 | 1120.4 | 1397.1 | 1690.6 | 1984.2 | 2290.4 | 2588.4 | 2894.7
Max. surface A: | 100000 | [mm2] |  | 220 | 350.4 | 615 | 902.1 | 1196.1 | 1503.5 | 1817.6 | 2149.3 | 2459.2 | 2799.9 | 3129.6
|  |  |  | 230 | 375.8 | 657.1 | 961.8 | 1285.3 | 1613.5 | 1948.8 | 2302.5 | 2654 | 2996.5 | 3348.1
|  |  |  | 240 | 397.3 | 693.2 | 1023.2 | 1365.5 | 1727.1 | 2084.2 | 2460.5 | 2834.6 | 3223 | 3599.5
Étape 2: Choisir les dimensions de l'appui |  |  |  | 250 | 419.1 | 737.4 | 1086.1 | 1460.1 | 1829.5 | 2223.9 | 2623.4 | 3020.5 | 3432.6 | 3859.7
Largeur a: | 200 | [mm] |  | 260 | 441.4 | 782.7 | 1150.7 | 1544.9 | 1949.7 | 2367.7 | 2791 | 3235.1 | 3674.1 | 4100.3
Longuer b: | 500 | [mm] |  | 270 | 464.1 | 821.3 | 1216.8 | 1631.6 | 2073.5 | 2515.7 | 2963.4 | 3432.7 | 3896.7 | 4377
Trous |  |  |  | 280 | 487.2 | 868.8 | 1284.6 | 1720.4 | 2184.3 | 2667.9 | 3140.6 | 3635.7 | 4125.4 | 4631.8
Nombre: | 1 | [-] |  | 290 | 510.6 | 908.8 | 1353.9 | 1825.5 | 2314.7 | 2804.2 | 3322.7 | 3844.2 | 4360 | 4893.2
Diamètre: | 40 | [mm]
Surface: | Beton |  | Surface |  | 200 | 300 | 400 | 500 | 600 | 700 | 800 | 900 | 1000 | 1100
|  |  |  | 200 | 38743.36 | 58743.36 | 78743.36 | 98743.36 | 118743.4 | 138743.4 | 158743.4 | 178743.4 | 198743.4 | 218743.4
|  |  |  | 210 | 40743.36 | 61743.36 | 82743.36 | 103743.4 | 124743.4 | 145743.4 | 166743.4 | 187743.4 | 208743.4 | 229743.4
Étape 3: Calcul du facteur de forme S |  |  |  | 220 | 42743.36 | 64743.36 | 86743.36 | 108743.4 | 130743.4 | 152743.4 | 174743.4 | 196743.4 | 218743.4 | 240743.4
Vue en plan appui A: | 98743.36 | [mm2] |  | 230 | 44743.36 | 67743.36 | 90743.36 | 113743.4 | 136743.4 | 159743.4 | 182743.4 | 205743.4 | 228743.4 | 251743.4
Surfaces latérales non chargées As: | 45769.91 | [mm2] |  | 240 | 46743.36 | 70743.36 | 94743.36 | 118743.4 | 142743.4 | 166743.4 | 190743.4 | 214743.4 | 238743.4 | 262743.4
Facteur de forme S: | 2.15 | [-] |  | 250 | 48743.36 | 73743.36 | 98743.36 | 123743.4 | 148743.4 | 173743.4 | 198743.4 | 223743.4 | 248743.4 | 273743.4
b/t: | 6.666667 | [-] |  | 260 | 50743.36 | 76743.36 | 102743.4 | 128743.4 | 154743.4 | 180743.4 | 206743.4 | 232743.4 | 258743.4 | 284743.4
|  |  |  | 270 | 52743.36 | 79743.36 | 106743.4 | 133743.4 | 160743.4 | 187743.4 | 214743.4 | 241743.4 | 268743.4 | 295743.4
|  |  |  | 280 | 54743.36 | 82743.36 | 110743.4 | 138743.4 | 166743.4 | 194743.4 | 222743.4 | 250743.4 | 278743.4 | 306743.4
Étape 4: Détermination de la déformation verticlae |  |  |  | 290 | 56743.36 | 85743.36 | 114743.4 | 143743.4 | 172743.4 | 201743.4 | 230743.4 | 259743.4 | 288743.4 | 317743.4
Compression σ: | 10.12726 | [N/mm2]
Déformation à cause de D.5 εz: | 30.25447 | [%]
Déformation verticale vz: | 9.07634 | [mm] | Rotation |  | 200 | 300 | 400 | 500 | 600 | 700 | 800 | 900 | 1000 | 1100
|  |  |  | 200 | 100 | 90 | 67.5 | 54 | 45 | 38.5 | 33.7 | 30 | 27 | 24.5
|  |  |  | 210 | 100 | 90 | 67.5 | 54 | 45 | 38.5 | 33.7 | 30 | 27 | 24.5
Étape 5: Vérification de la limitation de rotation |  |  |  | 220 | 100 | 90 | 67.5 | 54 | 45 | 38.5 | 33.7 | 30 | 27 | 24.5
|  |  |  | 230 | 100 | 90 | 67.5 | 54 | 45 | 38.5 | 33.7 | 30 | 27 | 24.5
Épaisseur restante trest: | 20.92366 | [mm] |  | 240 | 100 | 90 | 67.5 | 54 | 45 | 38.5 | 33.7 | 30 | 27 | 24.5
Condition de rotation: | 5.57634 | [-] |  | 250 | 100 | 90 | 67.5 | 54 | 45 | 38.5 | 33.7 | 30 | 27 | 24.5
|  |  |  | 260 | 100 | 90 | 67.5 | 54 | 45 | 38.5 | 33.7 | 30 | 27 | 24.5
|  |  |  | 270 | 100 | 90 | 67.5 | 54 | 45 | 38.5 | 33.7 | 30 | 27 | 24.5
Étape 6: Vérification de la résistance au glissement |  |  |  | 280 | 96.4 | 90 | 67.5 | 54 | 45 | 38.5 | 33.7 | 30 | 27 | 24.5
Coefficient de frottement: | 0.188869 | [-] |  | 290 | 93.1 | 90 | 67.5 | 54 | 45 | 38.5 | 33.7 | 30 | 27 | 24.5
Déformation horizontale admissible vx,y: | 18.19147 | [mm]
Force de rappel Fh: | 188.869 | [kN]
Kf
Beton | 0.6
andere Oberfläche | 0.2
A1 | 12.7
A2 | 4.26
A3 | 0.835
B1 | 45.4
B2 | -9.4
B3 | 1.75

## Dimensionnement rond
Dimensionnement LASTO®BLOCK F
appuis ronds
Entrée |  |  | Sortie
εmax | 0.3 | [-] |  |  | 70 | 75 | 80 | 85 | 90 | 95 | 100 | 105 | 110 | 115
|  |  | Compression | [N/mm2] | 9.1 | 9.6 | 10 | 10.4 | 10.8 | 11.2 | 11.6 | 12 | 12.5 | 12.9
Dimensions d'appui pour les tables |  |  | Charge maximale | [kN] | 35 | 42.4 | 50.2 | 59 | 68.7 | 79.3 | 91.1 | 103.9 | 118.7 | 133.9
Épaisseur: | 10 | [mm] | Surface | [mm2] | 3848.451 | 4417.865 | 5026.548 | 5674.502 | 6361.725 | 7088.218 | 7853.982 | 8659.015 | 9503.318 | 10386.89
Min. Ø: | 70 | [mm] | Rotation maximale | [‰] | 100 | 100 | 100 | 100 | 100 | 94.7 | 90 | 85.7 | 81.8 | 78.2
Gradation: | 5 | [mm]
Étape 1: Détermination des charges et des déformations en fonction de la statique
Max. charge verticale Fz: | 72 | [kN]
Rotation α: | 0 | [‰]
Déformation horizontale vx,y: | 0 | [mm]
Max. surface A: | 4000 | [mm2]
Étape 2: Choisir les dimensions de l'appui
Diamètre D: | 95 | [mm]
Trous
Nombre: | 0 | [-]
Diamètre: | 12 | [mm]
Surface: | andere Oberfläche
Étape 3: Calcul du facteur de forme S
Vue en plan appui A: | 7088.218 | [mm2]
Surfaces latérales non chargées As: | 2984.513 | [mm2]
Facteur de forme S: | 2.37 | [-]
D/t: | 9.5 | [-]
Étape 4: Détermination de la déformation verticlae
Compression σ: | 10.1577 | [N/mm2]
Déformation à cause de D.5 εz: | 28.72307 | [%]
Déformation verticale vz: | 2.872307 | [mm]
Étape 5: Vérification de la limitation de rotation
Épaisseur restante trest: | 7.127693 | [mm]
Condition de rotation: | 2.872307 | [-]
Étape 6: Vérification de la résistance au glissement
Coefficient de frottement: | 0.1295342 | [-]
Déformation horizontale admissible vx,y: | 4.262911 | [mm]
Force de rappel Fh: | 9.326466 | [kN]
Kf
Beton | 0.6
andere Oberfläche | 0.2
A1 | 12.7
A2 | 4.26
A3 | 0.835
B1 | 45.4
B2 | -9.4
B3 | 1.75

## Sortie
Dimensionnement LASTO®BLOCK F
Titre du projet:
Nombre du projet: | --
Chef de projet:
Vendeur:
Date: | 2018-03-13
Exigences |  |  | Vérifications
Max. charge verticale Fz: | 1000 | [kN] | Max. Compression σmax: | 10.5 | [N/mm2]
Rotation αa: | 15 | [‰] | Compression σ: | 10.12726 | [N/mm2]
Rotation αb: | 15 | [‰] | Condition respectée
Hor. Verformung vx,y: | 0 | [mm]
max. Fläche A: | 100000 | [mm2] | Déformation à cause de D.5 εz: | 30.25447 | [%]
|  |  | Déformation verticale vz: | 9.07634 | [mm]
Condition non respectée!
Propriétés de l'appui
Épaisseur: | 30 | [mm] | Épaisseur restante trest: | 20.92366 | [mm]
Largeur a: | 200 | [mm] | Condition de rotation: | 5.57634 | [-]
Longuer b: | 500 | [mm] | Condition respectée
Trous |  |  | Coefficient de frottement: | 0.188869 | [-]
Nombre: | 1 | [-] | Déformation horizontale admissible vx,y: | 18.19147 | [mm]
Diamètre: | 40 | [mm] | Force de rappel Fh: | 188.869 | [kN]
Condition respectée
Vue en plan appui A: | 98743.36 | [mm2]
Surfaces latérales non chargées As: | 45769.91 | [mm2]
Facteur de forme S: | 2.15 | [-]
b/t: | 6.666667 | [-]
Surface: | Beton
0.3
Kf
Beton | 0.6
andere Oberfläche | 0.2